## Projekt
kostenTraeger | projektLeiter | projektNummer | auftraggeber | rechnung | versandRechnung | bericht
6310;Flums | abc | 50 L10102 0005 | Anliker AG Bauunternehmung; John Doe; Meirhoeflissasse 18, 6021 Emmenbruecke
6310;Flums | def | 50 L10181 0001 | ARGET NAT II; Marcel Kaeufeler; Preda, 7482 Berguen

## Verfahren
code | discriminator | parentCode | description | price | priceAufAnfrage | norm | normUnitOfMeasurement
13400 | P |  | Frischbetonpruefungen
13410 | P | 13400 | Einzelpruefungen
13412 | P | 13410 | Wassergehalt von Frischbeton | 100 |  | SIA 261/1 | NOT_APPLICABLE
[6 empty] | SN EN 12350-6 | NOT_APPLICABLE
13414 | P | 13410 | Konsistenz (setzmass, Verdichtunchsmass,oder Ausbreitmass) | 40 |  | SN EN 12350-2 | LENGTH_IN_MM
[6 empty] | SN EN 12350-4 | LENGTH_IN_MM
[6 empty] | SN EN 12350-5 | LENGTH_IN_MM
13416 | P | 13410 | Frishbetonrohdichte, sofern nicht mit Bestimmung Wassergehalt | 40 |  | SN EN 12350-6 | DENSITY
13418 | P | 13410 | Luftgehalt von Frischbeton | 60 |  | SN EN 12350-7 | PERCENTAGE
13421 | P | 13410 | Setzfliessmass und T500 von SVB/SCC | 60 |  | SN EN 12350-8 | NOT_APPLICABLE
13423 | P | 13410 | L-Box Prufun von SVB/SCC |  | TRUE | SN EN 12350-10 | NOT_APPLICABLE
13424 | P | 13410 | Sedimentationsstabilitat (Siebversuch) von SVB/SCC |  | TRUE | SN EN 12350-11 | NOT_APPLICABLE
13426 | P | 13410 | Auslauftrichterversuch von SVB/SCC |  | TRUE | SN EN 12350-9 | NOT_APPLICABLE
13425 | P | 13410 | Entmischungsmass |  | TRUE | EMPA-Richtlinie | NOT_APPLICABLE
13430 | P | 13410 | Frischbetonkontrolle (Wassergehat, Konsistenz, Luftgehalt und Rohdichte) pro Frischbetonkontrolle, exkl, Wartezeit | 200
13434 | P | 13410 | Frischbetonkontrolle SVB/SCC (Wassergehat, Konsistenz, Luftgehalt und Rohdichte) pro Frischbetonkontrolle, exkl, Wartezeit | 250
13440 | P | 13400 | Einsatz- und Baustellenglobalen
13441 | P | 13440 | An- und Ruckfahrt inkl. Gerate |  | TRUE
13442 | P | 13440 | An- und Ruckfahrt inkl. Gerate, pro 10km Einsatzdistanz | 45
13443 | P | 13440 | Baustellenprasenzzeit pro Stunder inkl Gerate | 130
13445 | P | 13440 | Warterzeit pro Stunde | 110

## Bauobjekt
type | name
Tunnel | Albatunnel ARGE NAT II, Preda

## Sheet5
Arbeitsanweisung Seite 1/10 10 110 / 12 110 Würfeldruckfestigkeit
10 110 / 12 110 WÜRFELDRUCKFESTIGKEIT
1. ALLGEMEINES
1.1. Zweck der Arbeitsanweisung
Diese Arbeitsanweisung legt fest, wie das Prüfverfahren der Würfeldruckfestigkeit von Beton gehandhabt und ausgewertet wird.
Sie gibt ebenfalls an, in welcher Form die Prüfresultate dargestellt werden.
1.2. Geltende Normen und Richtlinien
Für die Bestimmung der Würfeldruckfestigkeit gelten je nach verwendetem bzw. ausgeschriebenem Beton die Normen:
 SIA 162/1, Ausgabe 1989, Kapitel 3 01 (Prüfung Nr. 1) (gültig für Beton nach SIA 162/1)
 SN EN 12 390-3, Ausgabe 2002 (gültig für Beton nach SN EN 206-1)
1.3. Prüfbericht-Vorlage
Für die Bestimmung der Würfeldruckfestigkeit nach SIA 162/1 ist die Vorlage 0X.021 zu verwenden.
Für die Bestimmung der Würfeldruckfestigkeit nach SN EN 12 390-3 ist die Vorlage 0X.046 zu verwenden.
1.4. Prinzip des Verfahrens
Mit der Prüfung wird an separat hergestellten, unter normgemässen Bedingungen gelagerten Prüfkörpern die maximale Last (Bruchlast) unter zentrischer Last-Einwirkung bestimmt und die Druckfestigkeit anhand der Querschnittsabmessungen berechnet.
2. PRÜFMITTEL
2.1. Prüfgeräte und Toleranzen
Angaben zu den Geräten der Laborstandorte sind der Beilage «10 110 / 12 110 Prüfmittel zur Würfeldruckfestigkeit» zu entnehmen.
Verfasser Freigabe Status Version vom RNi frei gegeben 02.04.12
Arbeitsanweisung Seite 2/10 10 110 / 12 110 Würfeldruckfestigkeit
3. PROBENVORBEREITUNG
3.1. Prüfkörper
Als Prüfkörper werden üblicherweise Würfel mit Kantenlänge 150 mm verwendet. Bezüglich «Form, Masse und andere Anforderungen für Probekörper» wird auf die Norm SN EN 12390-1 und bezüglich «Herstellung und Lagerung von Probekörpern» auf die Norm SN EN 12390-2 verwiesen.
Weiter mögliche Prüfkörper-Masse sind Würfel mit einer Kantenlänge 100, 200, 250, und 300 mm wie Zylinder mit Durchmesser 100, 113, 150, 200, 250 und 300 mm mit jeweils einer Höhe vom doppelten Durchmesser.
3.2. Vorbereitung der Prüfkörper
Als erstes müssen die Proben registriert werden. Dazu gehört:
 Beschriften der Prüfkörper mit:
- Prüfkörper-Nummer - Projekt-Nummer
- Eingangsdatum
 Erteilen einer Prüfbericht-Nummer
 Vorbereiten des Prüfberichtes 0X.021 (10 110) bzw. 0X.045 (12 110)
Bei unebener Einfüllfläche und der Verwendung einer automatischen Messstation sind die Belastungsflächen (senkrecht zur Einfüllfläche) plan- parallel und die Einfüllfläche zu schleifen. Vorgängig sind Unebenheiten der Standfläche mit dem Hammer abzuschlagen, um eine ebene Auflage für den Schleifvorgang zu erhalten.
Periodisch, bei beschädigten Schalungen oder visuell schlecht hergestellten Prüfkörpern sind die folgenden Punkte zu kontrollieren (siehe auch Norm SN EN 12390-1):
 zulässige Abweichung vom benannten Mass d (Prüfkörperabmessung) beträgt ± 0.5 %  Kontrolle mit Schieblehre
(entspricht ± 0.75 mm bei einem 150 mm-Würfel)
 zulässige Abweichung der benannten Masse d zwischen oberer Fläche und Grundfläche beträgt ± 1.0 %  Kontrolle mit Schieblehre
(entspricht ± 1.5 mm bei einem 150 mm-Würfel)
Verfasser Freigabe Status Version vom RNi frei gegeben 02.04.12
Arbeitsanweisung Seite 3/10 10 110 / 12 110 Würfeldruckfestigkeit
 zulässige Abweichung der Ebenheit der Lasteintragungsflächen beträgt 0.0006 d  Kontrolle mit Haarlineal
(entspricht 0.09 mm bei einem 150 mm-Würfel)
 zulässige Abweichung der Rechtwinkligkeit der Würfelseiten bezüglich Grundfläche beträgt 0.5 mm  Kontrolle mit Haarlineal und Winkeleisen.
3.3. Vorbereitung der Prüfsoftware «Proteus» 3.3.1. Erfassen eines neuen Prüfberichtes
Das Erfassen der erforderlichen Prüfkörperdaten mittels Prüfsoftware «Proteus» erfolgt gemäss folgendem Ablauf:
 «Proteus» starten und Wahl der Datei «Beton.pro»
 Prüfbericht neu erfassen mit Prüfbericht- und Projekt-Nummer
 Neue Prüfserie erstellen
Auswahl Prüfprogramm für Würfeldruckfestigkeit
Gemäss Norm SN EN 12390-3 ist die Last mit einer Geschwindigkeit von 0.2 – 1.0 N/mm2/s aufzubringen. Im Rahmen des VAB (Verband akkreditierter Baustoff-Prüflabors) wurde hinsichtlich einer Vereinheitlichung der Prüfverfahren eine Belastungsgeschwindigkeit von 1.0 N/mm2 festgelegt.
Verfasser Freigabe Status Version vom RNi frei gegeben 02.04.12
Arbeitsanweisung Seite 4/10 10 110 / 12 110 Würfeldruckfestigkeit
Bezeichnung: Prüfalter (gemäss Angaben Auftraggeber)
Für jedes Prüfalter ist eine separate Prüfserie zu erstellen
Die weiteren Angaben sind gemäss Auftrag zu ergänzen, wobei Herstelldatum, Probenalter (automatische Berechnung des Prüfdatums), Anzahl Proben und Prüfer zwingende Eingaben sind.
Wird aus irgendwelchen Gründen ein Auftrag geöffnet und durch «Prüfen» und «Beenden» verlassen, so ist das Probenalter wieder auf das im Auftrag verlangte Prüfalter zurückzusetzen, weil durch das Programm «Proteus» das aktuelle Probenalter eingetragen wird.
3.4. Lagerung der Prüfkörper
Bezüglich Lagerung der Prüfkörper ist auf die Norm SN EN 12390-2 «Herstellung und Lagerung von Probekörpern» verwiesen.
4. DURCHFÜHRUNG DER PRÜFUNG
4.1. Prüfbeginn
Als Prüftermine sind die vom Auftraggeber im Untersuchungsauftrag definierten Zeitpunkte einzuhalten. Fehlen diese Angaben, so ist entweder mit dem Auftraggeber oder mit dem GBL Kontakt aufzunehmen.
4.2. Vorbereitung der Prüfgeräte
Die Presse ist mindestens während 15 Minuten vor der Prüfung warmlaufen zu lassen.
4.3. Vorbereitung der Prüfsoftware «Proteus» (Auswahl eines bestehenden Auftrages)
Verfasser Freigabe Status Version vom RNi frei gegeben 02.04.12
Arbeitsanweisung Seite 5/10 10 110 / 12 110 Würfeldruckfestigkeit
Die Auswahl eines bestehenden Prüfberichtes erfolgt gemäss folgendem Ablauf:
 «Proteus» starten und Wahl des korrekten Pfades für die Datei
«Beton.pro»
 Prüfliste anzeigen (tagtäglicher Vorgang)
 Wahl des entsprechenden Prüfberichtes aus der Prüfliste
4.4. Messungen
Die Prüfkörperoberfläche muss vor dem Einsetzen in die Presse oberflächentrocken sein. Überschüssige Feuchtigkeit ist abzuwischen.
Die Rohdichte des Prüfkörpers ist durch Wägen und Ausmessen zu ermitteln und im «Proteus» zu übertragen (manuell oder automatisch bei der Verwendung einer automatischen Messstation).
Verfasser Freigabe Status Version vom RNi frei gegeben 02.04.12
Arbeitsanweisung Seite 6/10 10 110 / 12 110 Würfeldruckfestigkeit
Wird eine automatische Messeinrichtung verwendet, so muss der Prüfkörper vollständig in den Stahlwinkel gedrückt werden ehe der Messvorgang «Messen» gestartet wird (Achtung Finger!). Dabei wird das Diagonalmass automatisch eingelesen und daraus Breite und Länge ermittelt. Die Höhe wird beim Anfahren der Presse gemessen.
Bei der Bestimmung des Gewichtes darf der Prüfkörper seitlich nirgends anliegen. Das Gewicht wird beim Betätigen der Taste «Druck» automatisch übertragen.
Erfolgt die Prüfung ohne automatischen Messeinrichtungen, so muss die Messung manuell mittels Schieblehre und Waage vorgenommen werden. Die Eingabe im «Proteus» erfolgt manuell.
Für die Prüfung ist der Prüfkörper zentrisch unter der Presse zu positionieren. Die Belastung erfolgt senkrecht zur Einfüllrichtung.
Nach jeder Prüfung müssen die Auflageflächen vom Bruchmaterial gesäubert werden.
Die geprüften Daten sind in den vorbereiteten Prüfbericht 01.021 zu übertragen. Ein Ausdruck des Prüfprotokolls ist dem Prüfbericht beizulegen.
4.5. Prüfende
Nach erfolgter Druckprüfung sind die Prüfkörper im Betoncontainer definitiv zu entsorgen. Erfüllen die Prüfkörper die Anforderungen nicht oder liegen unplausible Prüfergebnisse vor, so ist der Prüfkörper mindestens bis 2 Wochen nach Prüfende und Prüfberichtversand aufzubewahren und sofort mit dem GBL Rücksprache zu nehmen.
5. AUSWERTUNG UND INTERPRETATION DER RESULTATE 5.1. Allgemeines
Verfasser Freigabe Status Version vom RNi frei gegeben 02.04.12
Arbeitsanweisung Seite 7/10 10 110 / 12 110 Würfeldruckfestigkeit
Die Druckfestigkeit berechnet sich wie folgt:
fc AF [N/mm2] c
fc Druckfestigkeit [N/mm2]
F Höchstlast, Bruchlast [N]
Ac Prüfkörperfläche (Druckfläche) [mm2]
5.2. Plausibilitätsprüfung
 Der gesamte Prüfablauf inkl. Einstellungen von Prüfgeräten ist zu kontrollieren.
 Die Druckfestigkeit ist unter anderem abhängig von Betonalter und -sorte.
 Prüfkörper mit höherer Rohdichte weisen tendenziell eine höhere Festigkeit
auf.
 Prüfkörper mit höherem Prüfalter sollten infolge weiter fortgeschrittener Hydratation höhere Festigkeiten haben.
 Das Bruchbild ist zu beurteilen und aussergewöhnliche Bruchtypen auf dem Prüfbericht zu vermerken.
Normale Bruchtypen
Verfasser Freigabe Status Version vom RNi frei gegeben 02.04.12
Arbeitsanweisung Seite 8/10 10 110 / 12 110 Würfeldruckfestigkeit
Aussergewöhnliche Bruchtypen
Verfasser Freigabe Status Version vom RNi frei gegeben 02.04.12
Arbeitsanweisung Seite 9/10 10 110 / 12 110 Würfeldruckfestigkeit
5.3. Prüfbericht
Der Prüfbericht enthält folgende Angaben:
 Bericht-Nummer
 Projekt-Nummer
 Auftraggeber
 Angaben zum Bauobjekt und Bauteil
 Angaben zum Baustoff (Beton- und Zementsorte)
 Angaben zum Prüfkörper (Anzahl, Form, Beteiligte)
 Prüfergebnisse (Prüfkörperbezeichnung, Mischung, Prüfdatum, Alter, Abmessungen, Masse, Rohdichte, Druckfestigkeit)
 Angaben zu ungewöhnlichen Bruchtypen
Falls vorhanden sind folgende Angaben zu ergänzen:
 Angaben zum Baustoff (Herstellungsort, Lieferwerk, Typ/Rezept, Konsistenz)
 Angaben zum Prüfkörper (Herstellungsort, Temperatur bei Herstellung, Schalung, Verdichtung, Lagerung)
 Weitere Angaben zum Baustoff (Zusatzmittel und Zuschlagstoffe inkl. Herkunft, Konsistenzmass, Nassraumgewicht verdichtet, LP-Gehalt, W/Z- Wert)
6. GENAUIGKEITEN
6.1. Messgenauigkeiten Prüfgeräte
Die Messgenauigkeiten der Prüfgeräte sind den entsprechenden Handbüchern zu entnehmen.
6.2. Messunsicherheit
Die Messunsicherheit ist dem Beiblatt «Messunsicherheit» zu entnehmen.
Verfasser Freigabe Status Version vom RNi frei gegeben 02.04.12
Arbeitsanweisung Seite 10/10 10 110 / 12 110 Würfeldruckfestigkeit
6.3. Angabe der Prüfergebnisse
Die Prüfergebnisse werden angegeben auf:
 Festigkeit: 0.1 N/mm2
 Rohdichte: 1 kg/m3
7. FEHLERQUELLEN, KONTROLLEN BEI DURCHFÜHRUNG UND
AUSWERTUNG
Um allfällige Fehler frühzeitig zu erkennen und daraufhin auch reagieren zu können, ist die sofortige Auswertung der Messungen vorzunehmen.
Als Fehlerquellen kommen folgende Punkte in Frage:
 Unterschiedlicher Feuchtezustand der Prüfkörper
 Unebenheit der Prüfflächen
 Prüfkörper nicht zentrisch unter der Presse
 Stahlschenkel liegen bei der Bestimmung der Prüfkörperabmessungen nicht an (automatische Messstation)
Verfasser Freigabe Status Version vom RNi frei gegeben 02.04.12